## Table 1
*** LISBON *** ÜRÜN ÖZELLİKLERİ
ÜRÜN / QUALITY ==> |  | LISBON
TEST TİPİ | BİRİM | LİMİT - value | NORM
Technical Informatıons | Unit |  | Test Method
AĞIRLIK / Weight | gr/m² | 389
KALINLIK / Thickness | mm
EN / Width | cm | 140
TOP METRAJI / Roll meter | mt | 40-50
BONCUKLANMA Pilling | 2000 cycie | 5 | ISO 12945-2:2002
RENK HASLIĞI-KURU Colour Fastness-WET |  | 4-5 | ISO 105-X12
RENK HASLIĞI-ISLAK Colour Fastness-DRY |  | 4-5 | ISO 105-X12
IŞIK HASLIĞI Colour Fastness to Light |  | 5 | ISO 105 B02:1999
İÇERİK / Composition |  | %54 PES %43 PAN %3 VI
Bu ürünlerin bakımları ve temizlikleri ile ilgili bilgiler aşağıdaki gibidir.
*** Sadece LISBON renk kodları için geçerlidir.
*** Nötr temizlik maddeleri ile temizlenebilir. Kimyasal çözücüler kesinlikle kullanılmaz.
*** Yıkama deterjanı, oxit beyazlatıcı ve ağartıcı içermemelidir.
*** Farklı lotlar arasında üretimin doğasından kaynaklanan ve genel kabul görmüş toleranslar dahilinde
renk - ton farklılıkları olabilmektedir.
*** Ürün direkt güneş ışığına maruz bırakılmamalıdır.
*** Ürün kesimine başlamadan önce siparişi alan ilgililerce renk, ton ve defo kontrolleri onayı alındıktan
sonra kesim yapılmalıdır. Bu çerçevede, istisnai de olsa, parçalı gelen ürünlerin ton farklılıkları olabileceğini
dikkate alarak kesimden önce ürün teslimatı ile birlikte kontrol edilmelidir.
Bahse konu inceleme yapılmadan, döşeme yapılması, istenen görüntünün ortaya çıkmamasına neden olabilecektir.
*** Kesim veya döşeme sırasında ürünlerin kesinlikle katlı halde bırakılmaması gerektiği gibi, üzerinde
çizgiler oluşmasına sebebiyet verebilecek ağırlık altında da bırakılmamalıdır.
*** Ürün yüzeyine veya tersine kesinlikle bant vurulmamalıdır. Firmamızca çok dikkat edilen bu husus
ürünün kontrol edildikten sonra veya kullanım esnasında ikinci kez sarılması durumunda dikkatlerinizden
kaçırılmamalıdır. Kullanımdan arta kalan ürün; sıkı bir şekilde, katlanmamasına dikkat edilerek rulo yapılmalıdır.
***Her türlü kadife, saten ve şönillerde sünger kumaşla direkt temas etmemelidir,
sünger tela veya pamuklu astar ile kaplanmalıdır.
*** Yağ, çikolata, sakız vb. gibi lekeler kesinlikle ıslak sıvılarla (su, tiner, aseton ve diğer çözücüler)
temizlenmemelidir. Bu tarz lekeler için yine kuru temizleme yöntemleri tavsiye edilir.
*** Günlük ve haftalık elektrik süpürgesi ile tozu alınabilir.
*** Top boyama ürünlerde, dokular arasında kalabilmiş olan boya kırıntılarının, döşeme ve sonrasında nemli bir bez ile temizlenmesi yapılmalıdır. Gerektiği taktirde bu işlem birkaç defa yapılır.
*** LÜTFEN STOK TEYİDİ ALINIZ